## contenido de ligante por ignici
ESTIMACIÓN DE LA INCERTIDUMBRE CONTENIDO LIGANTE POR IGNICIÓN (UNE-EN 12697-39)
|  | Rev. 01 |  |  |  |  | Página 1/1
DATOS GENERALES
Identificación del laboratorio
Fecha |  |  |  | Ref. muestra:
FÓRMULA
PRINCIPIO DE PROPAGACIÓN DE INCERTIDUMBRE
Si la balanza que se usa es la misma para pesar Wi, WF y F
DATOS DE ENTRADA
Winicial | 1600.3 | g | ub | 0.6 | g
Wfinal | 1507.4 | g | B | 5.805162 | %
(Winicial)arido | 1887.1 | g | F | 0.2066663 | %
(Wfinal)arido | 1883.2 | g
sr muestra | 0.011 | % | n | 2
sr factor de corrección | 0.021 | % | n | 3
sR | 0.224 | % | sL | 0.2237297 | %
CONTRIBUCIÓNES A LA INCERTIDUMBRE
Magnitud de entrada, xi |  | Incertidumbre, u(xi) |  | Coeficiente de sensibilidad |  | Contribución a la incertidumbre
Winicial |  | 0.6 |  | 0.05886074 |  | 0.03531644
Wfinal |  | 0.6 |  | 0.06248828 |  | 0.03749297
(Winicial) arido |  | 0.6 |  | 0.05288185 |  | 0.03172911
(Wfinal)arido |  | 0.6 |  | 0.05299136 |  | 0.03179482
sr muestra |  | 0.011 |  | 0.7071068 |  | 0.007778175
sr factor de corrección |  | 0.021 |  | 0.5773503 |  | 0.01212436
sL |  | 0.2237297 |  | 1 |  | 0.2237297
ESTIMACIÓN DE LA INCERTIDUMBRE
Incertidumbre combinada |  | 0.2343782 | % |  | CL | 5.598495 | % s/m
Factor de cobertura, k |  | 2
Incertidumbre expandida |  | 0.4687563 | %
Note on C26: Introducir la masa inicial de de la mezcla bituminosa seca antes de la ignición, en gramos
Note on F26: Introducir la incertidumbre combinada según el certificado de calibracion de la balanza utilizada, en gramos.
Note on C28: Introducir la masa final de la mezcla tras ignición, en gramos.
Note on C30: Introducir la masa incial de arido seco antes de la ignición para determinar el factor de corrección, en gramos.
Note on C32: Introducir la masa final del arido tras ignición, para la determinación del factor de corrección, en gramos.
Note on C34: Introducir la desviación estandar en condiciones de repetibilidad obtenido en la determinación del contenido de ligante, en %.
Note on F34: Introducir el número de veces que se ha repetido el contenido de ligante, para determinar el valor de sr.
Note on C36: Introducir la desviación estandar en condiciones de repetibilidad obtenido en la determinación del factor de corrección, en %.
Note on F36: Introducir el número de veces que se ha repetido el factor de corrección para determinar el sr.
Note on C38: Introducir la desviacion estandar en condiciones de reproducibilidad del contenido de liagante, en %.

## contenido de ligante soluble
ESTIMACIÓN DE LA INCERTIDUMBRE CONTENIDO LIGANTE SOLUBLE (UNE-EN 12697-1)
|  | Rev. 01 |  |  |  | Página 1/1
DATOS GENERALES
Identificación del laboratorio
Fecha |  |  |  | Ref. muestra:
FÓRMULA
PRINCIPIO DE PROPAGACIÓN DE INCERTIDUMBRE
Si la balanza que se usa es la misma para pesar Mseca y Mfinal
DATOS DE ENTRADA
Mseca | 1382.6 | g | ub | 0.6 | g
Mfinal | 1314.5 | g | B | 4.925503 | %
sr | 0.065 | % | n | 2
sR | 0.311 | % | sL | 0.3041316 | %
CONTRIBUCIÓNES A LA INCERTIDUMBRE
Magnitud de entrada, xi |  | Incertidumbre, u(xi) |  | Coeficiente de sensibilidad |  | Contribución a la incertidumbre
Mseca |  | 0.6 |  | 0.06876501 |  | 0.041259
Mfinal |  | 0.6 |  | 0.0723275 |  | 0.0433965
sr |  | 0.065 |  | 0.7071068 |  | 0.04596194
sL |  | 0.3041316 |  | 1 |  | 0.3041316
ESTIMACIÓN DE LA INCERTIDUMBRE
Incertidumbre combinada |  | 0.3133593 | % |  | CL | 4.925503 | % s/m
Factor de cobertura, k |  | 2
Incertidumbre expandida |  | 0.6267186 | %
Note on C26: Introducir la masa de la muestra de mezcla bituminosa incial seca, en gramos.
Note on F26: Introducir la incertidumbre combinada de la balanza según el certificado de calibración, en gramos.
Note on C28: Introducir la masa de la muestra final seca tras lavado, en gramos.
Note on C31: Introducir la desviación estandar en condiciones de repetibilidad del contenido de ligante, en %.
Note on F31: Introducir el numero de replicas realizadas para determinar el sr.
Note on C33: Introducir la desviación estandar en condiciones de reproducibilidad del contenido de ligante, en %.

## % pasa tamiz 0,063 (lavado)
ESTIMACIÓN DE LA INCERTIDUMBRE ANÁLISIS GRANULOMÉTRICO POR TAMIZADO (UNE-EN 933-1) %Material que pasa por el tamiz 0,063 mm (por lavado)
|  | Rev. 01 |  |  |  | Página 4/4
DATOS GENERALES
Identificación del laboratorio
Fecha |  |  |  | Ref. muestra:
FÓRMULAS
PRINCIPIO DE PROPAGACIÓN DE INCERTIDUMBRE
DATOS DE ENTRADA
M1 | 1500.9 | g | ubalanza | 0.6 | g
M2 | 1389.6 | g
P | 2.8 | g
sr | 0.4 | % | n | 2
sR | 0.5 | % | sL | 0.3 | %
CONTRIBUCIÓNES A LA INCERTIDUMBRE
Magnitud de entrada, xi |  | Incertidumbre, u(xi) |  | Coeficiente de sensibilidad |  | Contribución a la incertidumbre
M1, M2, P |  | 0.6 |  | 0.06227857 |  | 0.03736714
sr |  | 0.4 |  | 0.7071068 |  | 0.2828427
sL |  | 0.3 |  | 1 |  | 0.3
ESTIMACIÓN DE LA INCERTIDUMBRE
Incertidumbre combinada |  | 0.4140004 | % | PASA | #0,063 | 7.602105 | %
Factor de cobertura, k |  | 2
Incertidumbre expandida |  | 0.8280007 | %
Note on C27: Introducir la masa seca inicial de muestra, en gramos.
Note on F27: Introducir la incertidumbre combinada según el certificado de calibracion de la balanza, en gramos.
Note on C29: Introducir la masa seca acumulada, en gramos, retenida en el tamiz 0,063 mm, después de lavar la muestra de masa M1 sobre este tamiz y otro más grueso colocado encima como protección .
Note on C31: Introducir la masa, en gramos, de material que pasa por el tamiz 0,063mm quedando retenido en la bandeja (después de haber secado la muestra lavada y haberla tamizado en seco).
Note on C33: Introducir la desviación estándar en condiciones de repetibilidad del pasa por el tamiz 0,063mm, en %.
Note on F33: Introducir el número de veces que se ha realizado la granulometria para la determinación del sr.
Note on C35: Introducir la desviación estándar en condiciones de reproducibilidad del pasa por el tamiz 0,063 mm, en %.
(∂flavado/∂P)=(∂flavado/∂M2) = (100/M1 );
(∂flavado/∂M1) = (100(P-M2))/(M1)2
𝑓_𝑙𝑎𝑣𝑎𝑑𝑜= ((𝑀_1−𝑀_2)+𝑃)/𝑀_1 ×100
uM1 = uM2 = u P = ubalanza

## % pasa tamiz 0,063 (seco)
ESTIMACIÓN DE LA INCERTIDUMBRE ANÁLISIS GRANULOMÉTRICO POR TAMIZADO (UNE-EN 933-1) %Material que pasa por el tamiz 0,063 mm (seco)
|  | Rev. 01 |  |  |  | Página 3/4
DATOS GENERALES
Identificación del laboratorio
Fecha |  |  |  | Ref. muestra:
FÓRMULAS
PRINCIPIO DE PROPAGACIÓN DE INCERTIDUMBRE
DATOS DE ENTRADA
M1 | 1500.9 | g | ubalanza | 0.6 | g
P | 111.5 | g
sr | 0.4 | % | n | 2
sR | 0.5 | % | sL | 0.3 | %
CONTRIBUCIÓNES A LA INCERTIDUMBRE
Magnitud de entrada, xi |  | Incertidumbre, u(xi) |  | Coeficiente de sensibilidad |  | Contribución a la incertidumbre
M1, P |  | 0.6 |  | 0.06681029 |  | 0.04008617
sr |  | 0.4 |  | 0.7071068 |  | 0.2828427
sL |  | 0.3 |  | 1 |  | 0.3
ESTIMACIÓN DE LA INCERTIDUMBRE
Incertidumbre combinada |  | 0.4142546 | % | PASA | #0,063 | 7.428876 | %
Factor de cobertura, k |  | 2
Incertidumbre expandida |  | 0.8285093 | %
Note on C27: Introducir la masa incial de muestra seca, en gramos.
Note on F27: Introducir la incertidumbre combinada, según el certificado de calibración de la balanza, en gramos.
Note on C29: Introducir la masa de material que pasa por el tamiz 0,063mm quedando retenido en la bandeja, en gramos.
Note on C31: Introducir la desviación estándar en condiciones de repetibilidad del pasa por el tamiz 0,063 mm, en %.
Note on F31: Introducir el número de réplicas con el que se ha detemrinado la sr del % que pasa por el tamiz 0,063 mm.
Note on C33: Introducir la desviación estándar en condiciones de reproducibilidad del pasa por el tamiz 0,063mm, en %.
(∂fseco/∂M1) = (-100P/(M1)2 );
uM1 = u P = ubalanza
f en seco =
f en seco = 𝑃/𝑀_1 ×100

## % ret. tamiz 0,063
ESTIMACIÓN DE LA INCERTIDUMBRE ANÁLISIS GRANULOMÉTRICO POR TAMIZADO (UNE-EN 933-1) %Material retenido en el tamiz 0,063 mm
|  | Rev. 01 |  |  |  | Página 2/4
DATOS GENERALES
Identificación del laboratorio
Fecha |  |  |  | Ref. muestra:
FÓRMULAS
PRINCIPIO DE PROPAGACIÓN DE INCERTIDUMBRE
DATOS DE ENTRADA
M1 | 1500.9 | g | ubalanza | 0.6 | g
M2 | 1389.4 | g
sr | 0.4 | % | n | 2
sR | 0.6 | % | sL | 0.4472136 | %
CONTRIBUCIÓNES A LA INCERTIDUMBRE
Magnitud de entrada, xi |  | Incertidumbre, u(xi) |  | Coeficiente de sensibilidad |  | Contribución a la incertidumbre
M1, M2 |  | 0.6 |  | 0.2571307 |  | 0.1542784
sr |  | 0.4 |  | 0.7071068 |  | 0.2828427
sL |  | 0.4472136 |  | 1 |  | 0.4472136
ESTIMACIÓN DE LA INCERTIDUMBRE
Incertidumbre combinada |  | 0.5511822 | % | Reten. | #0,063 | 92.57112 | %
Factor de cobertura, k |  | 2
Incertidumbre expandida |  | 1.102364 | %
%𝑅0,063 = (𝑀2/𝑀1)×100
Note on C25: Introducir la masa incial de muestra seca, en gramos.
Note on F25: Introducir la incertidumbre combinada del certificado de calibración de la balanza, en gramos.
Note on C27: Introducir la masa seca acumulada. en gramos, retenida en el tamiz 0,063 mm, ya sea después de haber lavado la muestra de masa M1 sobre este tamiz y de haberla tamizado después en seco, o si únicamente se ha hecho un tamizado en seco de la muestra.
Note on C29: Introducir la desviación estándar en condiciones de repetibilidad , en %.
Note on F29: Introducir el número de réplicas realizadas, para la determinación de sr.
Note on C31: Introducir la desviación estándar en condiciones de reproducibilidad, en %.

## % mat. pasa tamiz i
ESTIMACIÓN DE LA INCERTIDUMBRE ANÁLISIS GRANULOMÉTRICO POR TAMIZADO (UNE-EN 933-1) %Material que pasa por el tamiz i
|  | Rev. 01 |  |  |  | Página 1/4
DATOS GENERALES
Identificación del laboratorio
Fecha |  |  |  | Ref. muestra:
FÓRMULAS
PRINCIPIO DE PROPAGACIÓN DE INCERTIDUMBRE
DATOS DE ENTRADA
M1 | 1500.9 | g | ubalanza | 0.6 | g
i | 6
Σ Ri | 1346.9 | g
sr | 0.4 | % | n | 2
sR | 0.5 | % | sL | 0.3 | %
CONTRIBUCIÓNES A LA INCERTIDUMBRE
Magnitud de entrada, xi |  | Incertidumbre, u(xi) |  | Coeficiente de sensibilidad |  | Contribución a la incertidumbre
M1, Σ Ri |  | 0.6 |  | 0.2939815 |  | 0.1763889
sr |  | 0.4 |  | 0.7071068 |  | 0.2828427
sL |  | 0.3 |  | 1 |  | 0.3
ESTIMACIÓN DE LA INCERTIDUMBRE
Incertidumbre combinada |  | 0.4484563 | % |  | Tamiz i | 10.26051 | %
Factor de cobertura, k |  | 2
Incertidumbre expandida |  | 0.8969126 | %
𝑃_𝑖=100−100/𝑀_1 [𝑅_1+𝑅_2+…+𝑅_𝑖 ] ; 𝑖≠0,063
Note on C27: Introducir la masa de muestra inical seca, en gramos.
Note on F27: Introducir la incertidumbre combinada de calibración de la balanza, en gramos.
Note on C29: Introducir el numero de tamices que retienen material, exceptuando el 0,063 mm; desde el de mayor apertura hasta el tamiz i sobre el que se hace el cálculo.
Note on C31: Introducir el sumatorio de todas las masas retenidas en todos los tamices utilizados incluido el tamiz i, exceptuando el 0,063mm, en gramos.
Note on C33: Introducir la desviación estándar en condiciones de repetibilidad, en %.
Note on F33: Introducir el número de réplicas realizadas para la determinación de sr.
Note on C35: Introducir la desviación estándar en condiciones de Reproducibilidad, en %.

## DENSIDAD APARENTE SSD
ESTIMACIÓN DE LA INCERTIDUMBRE DENSIDAD APARENTE SSD (UNE-EN 12697-6)
|  | Rev. 01 |  |  |  | Página 1/1
DATOS GENERALES
Identificación del laboratorio
Fecha |  |  |  | Ref. muestra:
FÓRMULA
PRINCIPIO DE PROPAGACIÓN DE INCERTIDUMBRE
DATOS DE ENTRADA
m1 | 1218.7 | g | ubalanza | 0.6 | g
m2 | 728.2 | g
m3 | 1221.1 | g
t | 17.4 | ºC | ut | 0.7 | ºC
rw | 0.9987734328 | Mg/m3 | urw | 0.000177546 | Mg/m3
sr | 0.013 | Mg/m3 | n | 6
sR | 0.022 | Mg/m3 | sL | 0.01774824 | Mg/m3
CONTRIBUCIÓNES A LA INCERTIDUMBRE
Magnitud de entrada, xi |  | Incertidumbre, u(xi) |  | Coeficiente de sensibilidad |  | Contribución a la incertidumbre
m |  | 0.6 |  | 0.007369405 |  | 0.004421643
rw |  | 0.000177546 |  | 2.47251 |  | 0.0004389842
sr |  | 0.013 |  | 0.4082483 |  | 0.005307228
sL |  | 0.01774824 |  | 1 |  | 0.01774824
ESTIMACIÓN DE LA INCERTIDUMBRE
Incertidumbre combinada |  | 0.0190502 | Mg/m3 |  | Dssd | 2.469477 | Mg/m3
Factor de cobertura, k |  | 2
Incertidumbre expandida |  | 0.03810041 | Mg/m3
Note on C27: Introducir la masa de la probeta media seca, en gramos.
Note on F27: Introducir la incertidumbre combinada de calibracion de la balanza, en gramos.
Note on C29: Introducir la masa media de la probeta sumergida en agua, en gramos.
Note on C31: Introducir la masa media de la probeta con superficie saturada al aire, en gramos.
Note on C33: Introducir la temperatura del agua donde se han acondicionado las probetas, en ºC.
Note on F33: Introducir la incertidumbre combinada de calibración del termometro con el que se ha medido la temperatura del agua del baño, en ºC.
Note on C37: Introducir la desviación estandar en condiciones de repetibilidad de la densidad ssd, en Mg/m3.
Note on F37: Introducir el número de replicas realizadas para la determinación de la sr para la densidad ssd.
Note on C39: Introducir la desviación estandar en condiciones de reproducibilidad de la densidad ssd, en Mg/m3.

## DENSIDAD APARENTE DIMENSION
ESTIMACIÓN DE LA INCERTIDUMBRE DENSIDAD APARENTE GEOMETRICA (UNE-EN 12697-6)
|  | Rev. 01 |  |  |  | Página 1/1
DATOS GENERALES
Identificación del laboratorio
Fecha |  |  |  | Ref. muestra:
FÓRMULA
PRINCIPIO DE PROPAGACIÓN DE INCERTIDUMBRE
DATOS DE ENTRADA
m | 1218.7 | g | um | 0.6 | g
d | 101.6 | mm | ud | 0.02 | mm
h | 63.7 | mm
sr | 0.016 | Mg/m3 | n | 6
sR | 0.04 | Mg/m3 | sL | 0.03666061 | Mg/m3
CONTRIBUCIÓNES A LA INCERTIDUMBRE
Magnitud de entrada, xi |  | Incertidumbre, u(xi) |  | Coeficiente de sensibilidad |  | Contribución a la incertidumbre
m |  | 0.6 |  | 0.001936343 |  | 0.001161806
d,h |  | 0.02 |  | 0.05941626 |  | 0.001188325
sr |  | 0.016 |  | 0.4082483 |  | 0.006531973
sL |  | 0.03666061 |  | 1 |  | 0.03666061
ESTIMACIÓN DE LA INCERTIDUMBRE
Incertidumbre combinada |  | 0.03727504 | Mg/m3 |  | dgeom. | 2.359821 | Mg/m3
Factor de cobertura, k |  | 2
Incertidumbre expandida |  | 0.07455008 | Mg/m3
Note on C24: Introducir la masa media de las probetas, en gramos.
Note on F24: Introducir la incertidumbre combinada según el certificado de calibracion de la balanza, en gramos.
Note on C26: Introducir el diametro medio de las probetas, en mm.
Note on F26: Introducir la incertidumbre combinada según el certificado de calibración del calibre utilizado en las medidas, en mm.
Note on C28: Introducir la altura media de las probetas, en mm.
Note on C31: Introducir la desviación estandar en condiciones de repetibilidad de la densidad geométrica, en Mg/m3.
Note on F31: Introducir el número de replicas realizadas para la determinación de la sr en la medida de la densidad geométrica.
Note on C33: Introducir la desviación estandar en condiciones de reproducibilidad de la densidad geométrica, en Mg/m3.

## DENSIDAD MAXIMA
ESTIMACIÓN DE LA INCERTIDUMBRE DENSIDAD MAXIMA (UNE-EN 12697-5)
|  | Rev. 01 |  |  |  | Página 1/1
DATOS GENERALES
Identificación del laboratorio
Fecha |  |  |  | Ref. muestra:
FÓRMULA
PRINCIPIO DE PROPAGACIÓN DE INCERTIDUMBRE
DATOS DE ENTRADA
m1 | 706.9 | g | ubalanza | 0.6 | g
m2 | 1907.6 | g
m3 | 2753.9 | g
t | 24.7 | ºC | ut | 0.7 | ºC
rw | 0.9971938442 | Mg/m3 | urw | 0.000255218 | Mg/m3
V | 0.0013055 | m3 | uv | 1e-06 | m3
sr | 0.004 | Mg/m3 | n | 2
sR | 0.023 | Mg/m3 | sL | 0.0226495 | Mg/m3
CONTRIBUCIÓNES A LA INCERTIDUMBRE
Magnitud de entrada, xi |  | Incertidumbre, u(xi) |  | Coeficiente de sensibilidad |  | Contribución a la incertidumbre
m |  | 0.6 |  | 0.01007117 |  | 0.0060427
rw |  | 0.000255218 |  | 4.8968 |  | 0.001249752
V |  | 1e-06 |  | 5753.7 |  | 0.0057537
sr |  | 0.004 |  | 0.7071068 |  | 0.002828427
sL |  | 0.0226495 |  | 1 |  | 0.0226495
ESTIMACIÓN DE LA INCERTIDUMBRE
Incertidumbre combinada |  | 0.02364479 | Mg/m3 |  | Dmax. | 2.628396 | Mg/m3
Factor de cobertura, k |  | 2
Incertidumbre expandida |  | 0.04728958 | Mg/m3
Note on C30: Introducir la masa del picnometro mas pieza de cabeza y muelle, en gramos.
Note on F30: Introducir la incertidumbre combinada de calibración de la balanza, en gramos.
Note on C32: Introducir la masa del picnometro+pieza cabeza+muelle+muestra, en gramos.
Note on C34: Introducir la masa del picnometro+pieza cabeza+muelle+muestra+agua, en gramos.
Note on C36: Introducir la temperatura del agua del baño donde se ha acondicionado la muestra, en ºC.
Note on F36: Introducir la incertidumbre combinada de calibracion del termometro con el que se mide la temperatura del agua del baño, en ºC.
Note on C40: Introducir el volumen del picnometro cuando esta lleno hasta la marca, en m3.
Note on F40: Introducir la incertidumbre combinada de calibracion del picnometro, en m3.
Note on C42: Introducir la desviacion estandar en condiciones de repetibilidad de la denisdad máxima, en Mg/m3.
Note on F42: Introducir el número de replicas realizadas para determinar la sr de la densidad máxima.
Note on C44: Introducir la desviacion estandar en condiciones de reproducibilidad de la densidad máxima, en Mg/m3.

## HUECOS AIRE
ESTIMACIÓN DE LA INCERTIDUMBRE CONTENIDO DE HUECOS EN AIRE (UNE-EN 12697-8)
|  | Rev. 01 |  |  |  | Página 1/1
DATOS GENERALES
Identificación del laboratorio
Fecha |  |  |  | Ref. muestra:
FÓRMULA
% huecos aire
PRINCIPIO DE PROPAGACIÓN DE INCERTIDUMBRE
DATOS DE ENTRADA
D máxima (ρm) | 2.628 | Mg/m3 | uρm | 0.024 | Mg/m3
D aparente (ρb) | 2.469 | Mg/m3 | uρb | 0.019 | Mg/m3
Sr |  | % | n
SR |  | % | SL
CONTRIBUCIÓNES A LA INCERTIDUMBRE
Magnitud de entrada, xi |  | Incertidumbre, u(xi) |  | Coeficiente de sensibilidad |  | Contribución a la incertidumbre
D máxima (ρm) |  | 0.024 |  | 35.74953 |  | 0.8579888
D aparente (ρb) |  | 0.019 |  | 38.05175 |  | 0.7229833
Sr
SL |  |  |  | 1
ESTIMACIÓN DE LA INCERTIDUMBRE
Incertidumbre combinada |  |  | % |  | Vm | 6.050228 | %
Factor de cobertura, k |  | 2
Incertidumbre expandida |  |  | %
Note on C21: Introducir la densidad máxima de la muestra, en Mg/m3.
Note on F21: Introducir la incertidumbre combinada correspondiente a la densidad máxima, Mg/m3.
Note on C23: Introducir la densidad aparente de la muestra, en Mg/m3.
Note on F23: Introducir la incertidumbre combinada de la densidad aparente, en kg/m3.

## HUECOS ARIDO
ESTIMACIÓN DE LA INCERTIDUMBRE CONTENIDO DE HUECOS DEL ARIDO MINERAL (UNE-EN 12697-8)
|  | Rev. 01 |  |  |  | Página 1/1
DATOS GENERALES
Identificación del laboratorio
Fecha |  |  |  | Ref. muestra:
FÓRMULA
PRINCIPIO DE PROPAGACIÓN DE INCERTIDUMBRE
DATOS DE ENTRADA
D aparente (ρb) | 2.469 | Mg/m3 | uρm | 0.019 | Mg/m3
D ligante (ρB) | 1.03 | Mg/m3 | uρb | 0.03 | Mg/m3
Huecos en aire, Vm | 6.1 | % | uVm | 1.15 | %
Contenido ligante, B | 4.93 | % | uB | 0.31 | %
Sr |  | % | n
SR |  | % | SL |  | %
CONTRIBUCIÓNES A LA INCERTIDUMBRE
Magnitud de entrada, xi |  | Incertidumbre, u(xi) |  | Coeficiente de sensibilidad |  | Contribución a la incertidumbre
D aparente (ρb) |  | 0.019 |  | 4.786408 |  | 0.09094175
D ligante (ρB) |  | 0.03 |  | 11.47344 |  | 0.3442031
Huecos en aire, Vm |  | 1.15 |  | 1 |  | 1.15
Contenido ligante |  | 0.31 |  | 2.397087 |  | 0.7430971
Sr
SL |  |  |  | 1
ESTIMACIÓN DE LA INCERTIDUMBRE
Incertidumbre combinada |  |  | % |  | VMA | 17.91764 | %
Factor de cobertura, k |  | 2
Incertidumbre expandida |  |  | %
Note on C20: Introducir el valor de la densidad aparente, en Mg/m3.
Note on F20: Introducir la incertidumbre combinada asociada al valor de la densidad aparente, en Mg/m3.
Note on C22: Introducir el valor de la densidad aparente del ligante utilizado, en Mg/m3.
Note on F22: Introducir la incertidumbre combinada asociada al valor de la densidad aparente del ligante, en Mg/m3.
Note on C24: Introducir el valor de contenido en huecos en aire, en %.
Note on F24: Introducir la incertidumbre combinada asociada al valor del contenido de huecos en aire, en %.
Note on C26: Introducir el valor de contenido de ligante en la mezcla, en %.
Note on F26: Introducir la incertidumbre combinada asociada al valor del contenido de ligante, en %.

## HUECOS RELLENOS LIGANTE
ESTIMACIÓN DE LA INCERTIDUMBRE CONTENIDO DE HUECOS RELLENOS DE LIGANTE EN EL ARIDO MINERAL. (UNE-EN 12697-8)
|  | Rev. 01 |  |  |  | Página 1/1
DATOS GENERALES
Identificación del laboratorio
Fecha |  |  |  | Ref. muestra:
FÓRMULA
PRINCIPIO DE PROPAGACIÓN DE INCERTIDUMBRE
DATOS DE ENTRADA
D aparente (ρb) | 2.469 | Mg/m3 | uρm | 0.019 | Mg/m3
D ligante (ρB) | 1.03 | Mg/m3 | uρb | 0.03 | Mg/m3
VMA | 17.9 | % | uVm | 1.41 | %
Contenido ligante, B | 4.93 | % | uB | 0.31 | %
Sr |  | % | n
SR |  | % | SL |  | %
CONTRIBUCIÓNES A LA INCERTIDUMBRE
Magnitud de entrada, xi |  | Incertidumbre, u(xi) |  | Coeficiente de sensibilidad |  | Contribución a la incertidumbre
D aparente (ρb) |  | 0.019 |  | 26.73971 |  | 0.5080545
D ligante (ρB) |  | 0.03 |  | 64.09742 |  | 1.922923
Huecos en árido, VMA |  | 1.41 |  | 3.688287 |  | 5.200485
Contenido ligante |  | 0.31 |  | 13.39155 |  | 4.15138
Sr
SL |  |  |  | 1
ESTIMACIÓN DE LA INCERTIDUMBRE
Incertidumbre combinada |  |  | % |  | VFA | 66.02034 | %
Factor de cobertura, k |  | 2
Incertidumbre expandida |  |  | %
Note on C22: Introducir la densidad aparente de la mezcla, en Mg/m3
Note on F22: Introducir la incertidumbre combinada asociada a la densidad aparente, en Mg/m3.
Note on C24: Introducir la densidad aparente del ligante, en Mg/m3.
Note on F24: Introducir la incertidumbre combinada asociada a la densidad aparente del ligante, en Mg/m3.
Note on C26: Introducir el contenido de huecos de áridos, en %.
Note on F26: Introducir la incertidumbre combinada asociada al contenido en huecos de aridos, en %.
Note on C28: Introducir el contenido de ligante en la mezcla, en %.
Note on F28: Introducir la incertidumbre combinada asociada al contenido de ligante, en %

## ITSseco
ESTIMACIÓN DE LA INCERTIDUMBRE RESISTENCIA A TRACCION INDIRECTA (UNE-EN 12697-23)
|  | Rev. 01 |  |  |  | Página 1/1
DATOS GENERALES
Identificación del laboratorio
Fecha |  |  |  | Ref. muestra:
FÓRMULA
PRINCIPIO DE PROPAGACIÓN DE INCERTIDUMBRE
DATOS DE ENTRADA
Carga maxima, P | 19.96 | kN | up | 0.1 | kN
Diámetro, D | 101.6 | mm | uD | 0.02 | mm
Altura | 64.43 | mm | uH | 0.02 | mm
sr | 5.21e-05 | GPa | n | 3
sR | 0.000245 | GPa | sL | 0.0002393963 | Gpa
CONTRIBUCIÓNES A LA INCERTIDUMBRE
Magnitud de entrada, xi |  | Incertidumbre, u(xi) |  | Coeficiente de sensibilidad |  | Contribución a la incertidumbre
P |  | 0.1 |  | 9.725171e-05 |  | 9.725171e-06
D |  | 0.02 |  | 1.910575e-05 |  | 3.82115e-07
H |  | 0.02 |  | 3.012796e-05 |  | 6.025591e-07
sr |  | 5.21e-05 |  | 0.5773503 |  | 3.007995e-05
sL |  | 0.0002393963 |  | 1 |  | 0.0002393963
ESTIMACIÓN DE LA INCERTIDUMBRE
Incertidumbre combinada |  | 0.0002414756 | GPa |  | ITS | 0.001941144 | GPa
Factor de cobertura, k |  | 2
Incertidumbre expandida |  | 0.0004829513 | GPa
Note on C21: Introducir el valor de la carga máxima media, en kN.
Note on F21: Introducir la incertidumbre combinada de calibración de la prensa, en kN.
Note on C23: Introducir el diametro medio de las probetas, en mm.
Note on F23: Introducir la incertidumbre combinada de calibracion del calibre con el que se han medido las probetas, en mm.
Note on C25: Introducir la altura media de las probetas, en mm.
Note on F25: Introducir la incertidumbre combinada de calibracion del calibre con el que se han medido las probetas, en mm.
Note on C27: Introducir la desviación estandar en condiciones de repetibilidad de la resistencia en seco, en Gpa.
Note on F27: Introducir el número de replicas que se han realizado para determinar la sr para la resistencia en seco.
Note on C29: Introducir la desviación estandar en condiciones de reproducibilidad de la resistencia en seco, en Gpa.

## ITShúmedo
ESTIMACIÓN DE LA INCERTIDUMBRE RESISTENCIA A TRACCION INDIRECTA (UNE-EN 12697-23)
|  | Rev. 01 |  |  |  | Página 1/1
DATOS GENERALES
Identificación del laboratorio
Fecha |  |  |  | Ref. muestra:
FÓRMULA
PRINCIPIO DE PROPAGACIÓN DE INCERTIDUMBRE
DATOS DE ENTRADA
Carga maxima, P | 18.11 | kN | up | 0.1 | kN
Diámetro, D | 101.6 | mm | uD | 0.02 | mm
Altura | 63.4 | mm | uH | 0.02 | mm
sr | 5.91e-05 | GPa | n | 3
sR | 0.000235 | GPa | sL | 0.0002274471 | Gpa
CONTRIBUCIÓNES A LA INCERTIDUMBRE
Magnitud de entrada, xi |  | Incertidumbre, u(xi) |  | Coeficiente de sensibilidad |  | Contribución a la incertidumbre
P |  | 0.1 |  | 9.883167e-05 |  | 9.883167e-06
D |  | 0.02 |  | 1.761655e-05 |  | 3.52331e-07
H |  | 0.02 |  | 2.823094e-05 |  | 5.646188e-07
sr |  | 5.91e-05 |  | 0.5773503 |  | 3.41214e-05
sL |  | 0.0002274471 |  | 1 |  | 0.0002274471
ESTIMACIÓN DE LA INCERTIDUMBRE
Incertidumbre combinada |  | 0.0002302055 | GPa |  | ITSw | 0.001789842 | GPa
Factor de cobertura, k |  | 2
Incertidumbre expandida |  | 0.000460411 | GPa
Note on C21: Introducir la carga máxima media de las probetas, en kN.
Note on F21: Introducir la incertidumbre combinada de calibración de la prensa, en kN.
Note on C23: Introducir el diametro medio de las probetas, en mm.
Note on F23: Introducir la incertidumbre combinada de calibracion del calibre utilizado para las medidas del diametro de las probetas, en mm.
Note on C25: Introducir la altura media de las probetas, en mm
Note on F25: Introducir la incertidumbre combinada de calibracion del calibre utilizado para las medidas de las alturas de las probetas, en mm.
Note on C27: Introducir la desviación estandar en condiciones de repetibilidad de la resistencia en húmedo, en Gpa.
Note on F27: Intruducir el número de replicas que se han realizado para determinar sr de la resistencia en húmedo.
Note on C29: Introducir la desviación estandar en condiciones de reproducibilidad de la resistencia en húmedo, en Gpa.

## ITSR
ESTIMACIÓN DE LA INCERTIDUMBRE SENSIBILIDAD AL AGUA (UNE-EN 12697-12)
|  | Rev. 01 |  |  |  | Página 1/1
DATOS GENERALES
Identificación del laboratorio
Fecha |  |  |  | Ref. muestra:
FÓRMULA
PRINCIPIO DE PROPAGACIÓN DE INCERTIDUMBRE
DATOS DE ENTRADA
ITSseco | 1952 | kPa | uITSseco | 241 | kPa
ITShúmedo | 1724 | kPa | uITShúmedo | 230 | kPa
CONTRIBUCIÓNES A LA INCERTIDUMBRE
Magnitud de entrada, xi |  | Incertidumbre, u(xi) |  | Coeficiente de sensibilidad |  | Contribución a la incertidumbre
ITSseco |  | 241 |  | 0.04524573 |  | 10.90422
ITShúmedo |  | 230 |  | 0.05122951 |  | 11.78279
ESTIMACIÓN DE LA INCERTIDUMBRE
Incertidumbre combinada |  | 16.05416 | % |  | ITSR | 88.31967 | %
Factor de cobertura, k |  | 2
Incertidumbre expandida |  | 32.10832 | %
Note on C20: Introducir el valor de resistencia en seco, en Kpa.
Note on F20: Introducir la incertidumbre combinada asociada a la resistencia en seco, en Kpa.
Note on C22: Introducir el valor de la resistencia en húmedo, en kPa.
Note on F22: Introducir la incertidumbre combinada asociada a la resistencia en húmedo, en Kpa.

## WTS
ESTIMACIÓN DE LA INCERTIDUMBRE ENSAYO DE RODADURA (UNE-EN 12697-22)
|  | Rev. 01 |  |  |  |  | Página 1/1
DATOS GENERALES
Identificación laboratorio
Fecha |  |  |  | Ref. muestra:
FÓRMULA
PRINCIPIO DE PROPAGACIÓN DE INCERTIDUMBRE
DATOS DE ENTRADA
d10000 | 1.568 | mm | ud | 0.1 | mm
d5000 | 1.425 | mm
sr | 0.002 | mm/103ciclos | n | 2
sR | 0.02 | mm/103ciclos | sL | 0.01989975 | mm/103ciclos
CONTRIBUCIÓNES A LA INCERTIDUMBRE
Magnitud de entrada, xi |  | Incertidumbre, u(xi) |  | Coeficiente de sensibilidad |  | Contribución a la incertidumbre
d10000 |  | 0.1 |  | 0.2 |  | 0.02
d5000 |  | 0.1 |  | 0.2 |  | 0.02
sr |  | 0.002 |  | 0.7071068 |  | 0.001414214
sL |  | 0.01989975 |  | 1 |  | 0.01989975
ESTIMACIÓN DE LA INCERTIDUMBRE
Incertidumbre combinada |  | 0.03461214 | mm/103ciclos |  | WTS | 0.0286 | mm/103ciclos
Factor de cobertura, k |  | 2
Incertidumbre expandida |  | 0.06922427 | mm/103ciclos
Note on C19: Introducir el valor de la profundidad de la rodera a los 10000 ciclos, en mm.
Note on F19: Introducir la incertidumbre combinada de calibración del sensor de deformación, en mm.
Note on C21: Introducir el valor de la profundidad de la rodera a los 5000 ciclos, en mm.
Note on C24: Introducir la desviación estandar en condiciones de repetibilidad del WTS, en mm a los 1000 ciclos.
Note on F24: Introducir el número de replicas realizadas para la determinación de sr en el WTS.
Note on C26: Introducir la desviación estandar en condiciones de reproducibilidad del WTS, en mm a los 1000 ciclos.

## PRD
ESTIMACIÓN DE LA INCERTIDUMBRE ENSAYO DE RODADURA (UNE-EN 12697-22)
|  | Rev. 01 |  |  |  | Página 1/1
DATOS GENERALES
Identificación del laboratorio
Fecha |  |  |  | Ref. muestra:
FÓRMULA
PRINCIPIO DE PROPAGACIÓN DE INCERTIDUMBRE
DATOS DE ENTRADA
RD | 1.555 | mm | ud | 0.1 | mm
H | 40.4 | mm | ud | 0.1 | mm
sr | 0.011 | % | n | 2
sR | 1.012 | % | sL | 1.01194 | %
CONTRIBUCIÓNES A LA INCERTIDUMBRE
Magnitud de entrada, xi |  | Incertidumbre, u(xi) |  | Coeficiente de sensibilidad |  | Contribución a la incertidumbre
RD |  | 0.1 |  | 2.475248 |  | 0.2475248
H |  | 0.1 |  | 0.09527252 |  | 0.009527252
sr |  | 0.011 |  | 0.7071068 |  | 0.007778175
sL |  | 1.01194 |  | 1 |  | 1.01194
ESTIMACIÓN DE LA INCERTIDUMBRE
Incertidumbre combinada |  | 1.041846 | % |  | PRD | 3.84901 | %
Factor de cobertura, k |  | 2
Incertidumbre expandida |  | 2.083692 | %
Note on C23: Introducir el valor de la profundidad media de la rodera, en mm.
Note on F23: Introducir la incertidumbre combinada de calibración del sensor de deformación, en mm.
Note on C25: Introducir el valor medio de la altura de la probeta, en mm.
Note on F25: Introducir la incertidumbre combinada de calibración del sensor de deformación, en mm.
Note on C28: Introducir la desviación estandar en condiciones de repetibilidad del valor de PRD, en %
Note on F28: Introducir el número de replicas realizadas para la determinación del sr del valor del PRD.
Note on C30: Introducir la desviación estandar en condiciones de reproducibillidad del valor del PRD, en %.